## t1
CONSULTORIA Y GEOTECNIA
|  | Ing. Marco Peñaherrera C. |  |  | Av. Manabí - Tef. 2653314 - Portoviejo
OBRA: | EDIFICIO PARA LABORATORIO DE AGUAS DE LA EPAM
1
SITUACION: | SITIO COLORADO - CANTON MANTA
PARA: | ARQ. RUBEN FELIX D. - CONSULTOR
INFORME GEOTECNICO: |  | ESTUDIO GEOTECNICO PARA LA CIMENTACION
1.- GENERALIDADES.- |  | El presente trabajo ha sido encomendado por parte del Señor Arq. Ruben Felix Delgado, con el fin
de efectuar una investigacion en el subsuelo donde se proyecta levantar el edificio para el
laboratorio de aguas de la empresa de Agua Potable de Manta, en el terreno ubicado en la via Manta - Montecristi, a 300 metros
del redondel de Colorado.
Las obras a construir se detallan de acuerdo al cuadro siguiente:
| NOMBRE |  | LARGO | ANCHO | SECCION | PLANTAS | PESO ESTIM.
|  |  | m | m | m2 |  | Ton
1 | LABORATORIO |  | 20 | 12 | 240 | 2 | 552
2.- UBICACIÓN DE ENSAYOS DE CAMPO.- Las perforaciones realizadas se ubican de acuerdo al siguiente detalle:
PERFORACION |  | UBICACIÓN |  | PROFUNDIDAD | COTAS
N ˚ |  |  |  | (m) | msnm
|  | m SUR | m ESTE
1 |  | 9889068 | 534800 | 6 | 100
2 |  | 9889048 | 534788 | 4.5 | 98
Durante la ejecucion del sondeo se realizaron pruebas de penetración estándar (SPT) para la determinación de la resistencia del
suelo, así como también se extrajeron muestras de los mismos para la posterior clasificación en el laboratorio, bajo las normas inen
NTE-686-692-82, a cada 1,50 metros de profundidad.
En laboratorio se determinaron las propiedades fisico - mecanicas de los suelos, asi como tambien la densidad natural y relacion
de vacios natural.
La evaluación geológico- geotécnica se desarrolla en base a los trabajos de campo y laboratorio, describiendo los datos obtenidos
de los cuadros de perforación y parámetros así como por el criterio y experiencia en trabajos de características similares rea-
lizadas por el suscrito con anterioridad.
Todos los cálculos realizados para la obtención de parámetros de diseño se han realizado en base a los criterios de la Mecánica
de Suelos.

## t2
CONSULTORIA Y GEOTECNIA
|  | Ing. Marco Peñaherrera C. |  |  | Av. Manabí - Tef. 2653314 - Portoviejo
OBRA: | EDIFICIO PARA LABORATORIO DE AGUAS DE LA EPAM
2
SITUACION: | SITIO COLORADO - CANTON MANTA
PARA: | ARQ. RUBEN FELIX D. - CONSULTOR
INFORME GEOTECNICO: |  | ESTUDIO GEOTECNICO PARA LA CIMENTACION
3.- ESTRUCTURA GEOLOGICA.- |  |  | La zona geologica de Manabi comprende el anticlinal Terciario denominado Fm.
Tosagua como basamento estructural, cuya litologia se detalla como sigue:
|  | PERIODO | FORMACION | LITOLOGIA
CUTERNARIO |  | PEISTOCENO | TABLAZO | ARENISCAS - COQUINAS
TERCIARIO |  | MIOCENO | BORBON | ARCILITAS Y LUTITAS - ARENISCAS
TERCIARIO |  | OLIGOCENO | TOSAGUA | ARENISCAS -LUTITAS TOBAS Y BRECHAS
SECUNDARIO |  | CRETACEO | PIÑON | LAVAS BASALTICAS Y DOLERITAS
Nivel de excavacion bajo cimentacion: 98.40 m
El relieve del sector presenta una ligera pendiente hacia la costa, en sentido noroeste
4.- PERFIL ESTRATIGRAFICO.- |  | Los suelos encontrados se presentan en una columna estratigrafica en base a los cuadros de
perforacion anexos al presente informe:
PERFORACION N° 1
PROFUNDIDAD | COTA | CARACTERIZACION
m | msnm
0,00 - 6.00 | 100.00 - 94.00 | Arena limosa inorganica con baja plasticidad tipo SM

## t3
CONSULTORIA Y GEOTECNIA
|  | Ing. Marco Peñaherrera C. |  |  | Av. Manabí - Tef. 2653314 - Portoviejo
OBRA: | EDIFICIO PARA LABORATORIO DE AGUAS DE LA EPAM
3
SITUACION: | SITIO COLORADO - CANTON MANTA
PARA: | ARQ. RUBEN FELIX D. - CONSULTOR
INFORME GEOTECNICO: |  | ESTUDIO GEOTECNICO PARA LA CIMENTACION
Pperforacion N° 2
PROFUNDIDAD | COTA | CARACTERIZACION
m | msnm
0.00 - 4.50 | 98.00 - 93.50 | Arena limosa inorganica con baja plasticidad tipo SM
NIVEL FREATICO.- No se encontro agua hasta la profundidad tope explorada.
5.- PARAMETROS GEOTECNICOS.- |  |  | Se detalla a continuación los valores mas importantes para la obra:
PERFORACION | LIMITE LIQ | INDICE PLAST | PASA # 200 | N | qu | DENSIDAD NAT | Ø
| % | % | % | gps/ft | Kg/cm2 | Kg/m3 | (°)
1 | 7.714193 | 1.136015 | 21.03404 | 64.5 | 8.0625 | 1.726582 | 26
2 | 0 | 0 | 14.28142 | 76.66667 | 9.583333 | 1.726582 | 26
6.- ANALISIS.- | para cimentaciones rectangulares |  |  | area aporte: | 1 |  | 216
capa de lastre el mismo que esta compuesto por una grava arenosa con pocos finos plasticos, para toda el area de implantacion |  |  |  | para cimentaciones rectangulares
y con la dimension de 1,5 veces a cada lado de la misma. | qadm: cNc+ΣDfNq+γdBNγ/2
| Nc,Nq,Nγ: | coeficientes de capacidad de carga |  |  | 0 | 7.5 | 8.32
| Df: | profundidad de desplante de cimentación |  |  | 0.8
| B: | ancho cimentación. |  |  | 2
| L: | largo cimentacion. |  |  | 2
| qu: | 8.0625 | Kg/cm2
| γd: | 1.726582 | Ton/m3
| Cu: | 4.03125 | Kg/cm2
| qadm: | 2.68426 | Kg/cm2 | 26.8426 | Ton/m2
| Carga Total: | 248 | Ton | Area cimentac. | 54 | m2
| Carga Unitaria: | 4.592593 | Ton/m2
|  |  | Factor Seguridad: |  | 5.844759
Se requiere de mejoramiento bajo cimentacion

## t5
CONSULTORIA Y GEOTECNIA
|  | Ing. Marco Peñaherrera C. |  | Av. Manabí - Tef. 2653314 - Portoviejo
OBRA: | EDIFICIO PARA LABORATORIO DE AGUAS DE LA EPAM
4
SITUACION: | SITIO COLORADO - CANTON MANTA
PARA: | ARQ. RUBEN FELIX D. - CONSULTOR
INFORME GEOTECNICO: |  | ESTUDIO GEOTECNICO PARA LA CIMENTACION
7.- PARAMETROS PARA EL DISEÑO DE LOS CIMIENTOS.-
PARAMETRO |  |  | TERRAZA BAJA
COTA REFERENCIA PISO |  | m | 100
COTA DE CONTRAPISO |  | m (+) | 100.45
COTA EXCAV BAJO CIMENT. |  | m(-) | 98.4
COTA DE CIMENTAC. |  | m (-) | 99.2
ESPESOR RELLENO BAJO CIM. |  | m. | 0.8
ESFUERZO ADMISIBLE |  | Ton/m2 | 26.84
TIPO DE CIMENTACCION |  |  | ZAPATAS CORRIDAS
ASENTAMIENTO |  | cm | 3
TIPO DE RELLENO |  |  | LASTRE CON PIEDRA DURA
ZONA SISMICA: |  |  | IV
FACTOR Z |  |  | 0.5
SUELO TIPO |  |  | D
fa |  |  | 1,12
fd |  |  | 1.3
fs |  |  | 1.65
8.- RECOMENDACIONES GENETRALES.-
Se recomienda cimentar sobre zapatas corridas, y bajo estas, un relleno de mejoramiento del suelo de fundacion conformando una
capa de lastre la que esta compuesta por grava arenosa con pocos finos plasticos, en un area que tenga 1,5 la dimension de cada
lado del elemento de hormigon armado.
El relleno debe compactarse en capas de 0,25 m. como maximo de espersor y se recomienda comprobar la compactacion mediante
densimetro hasta alcanzar por lo menos el 98 % de la maxima densidad de laboratorio.
Es importante indicar que el mejoramiento del suelo de fundacion obedece a la nacesidad de eliminar la capa superior actual del
terreno, por cuanto se trata de un suelo con fisuramientos debidos a la accion del sismo, los que pueden afectar la magnitud del
esfuerzo cortante determinado en las pruebas de penetracion estandar ( SPT ).
Portoviejo, Noviembre 29 de 2016
Ing. Marco Peñaherrera C.
Reg. Prof. N° 01-13-364 CICM

## R
CONSULTORIA Y GEOTECNIA
|  | Ing. Marco Peñaherrera C. |  |  | Av. Manabí - Tef. 2564314 - Portoviejo
OBRA: | EDIFICIO PARA LABORATORIO DE AGUAS DE LA EPAM
8
SITUACION: | SITIO COLORADO - CANTON MANTA
PARA: | ARQ. RUBEN FELIX D. - CONSULTOR
INFORME GEOTECNICO: |  | ESTUDIO GEOTECNICO PARA LA CIMENTACION
PARAMETROS GEOMECANICOS
| DATOS: | ZAPATAS | Ancho: m | 1 | φ: cm | 3.8 | Gs: | 2.65
|  |  | Largo: m | 1 | A: cm2 | 13.85 | Δp: | 4.59
|  | SUELO TIPO: | MH
Nivel de Contrapiso: 100.45 m
COTAS | "N" | Nivel de superficie terraza abajo: 100.00 m | z | PESO RECUP. | L RECUP | γ | q adm
msnm | golpes/pie | Ton/m2 | m | gr | cm | ton/m3 | ton/m2
98.5 | 33 | 22 | 0.8 | 535 | 23 | 1.679485 | 42.07996
Nivel de cimentacion: 99,20 m
97 | 70 | 46.66667 | 0.8 | 560 | 24 | 1.684717 | 89.02928
95.5 | 75 | 50 | 0.8 | 545 | 22 | 1.788645 | 95.38239
94 | 80 | 53.33333 | 0.8 | 510 | 21 | 1.753481 | 101.7239
Nivel de excavacion bajo cimentacion: 98.40 m
[6 empty] | 1.726582 | 82.05388
ANALISIS DE ASENTAMIENTO
Pc | ω: | Wd | Vs | Vv | e: | Po | Cr | ΔH
Ton/m2 | % | gr | cm3 | cm3 |  | Ton/m2 |  | m
4.4 | 16.87675 | 457.7472 | 172.7348 | 145.8152 | 0.8441567 | 2.519228 | 0.22 | 0.02067091
9.333333 | 10.63557 | 506.1663 | 191.0062 | 141.3938 | 0.740258 | 5.054152 | 0.22 | 0.04381005
10 | 6.18677 | 513.2466 | 193.678 | 111.022 | 0.5732301 | 8.048901 | 0.05 | 0.0165209
10.66667 | 9.141336 | 467.284 | 176.3336 | 114.5164 | 0.6494305 | 10.52089 | 0.05 | 0.02101023
34.4 | [5 empty] | 6.535792
0.02550302
El estrato superior sufrira un asentamiento de hasta 3 cm.

## G1
CONSULTORIA Y GEOTECNIA
| Ing. Marco Penaherrera C. |  | Av. Manabi - Tef. 2564314 - Portoviejo
PROYECTO: | EDIFICIO PARA LABORATORIO DE AGUAS DE LA EPAM
9
UBICACIÓN: | SITIO COLORADO - CANTON MANTA
PARA: | ARQ. RUBEN FELIX D. - CONSULTOR
INFORME DE CONSULTORIA: |  | ESTUDIO GEOTECNICO PARA LA CIMENTACION
CIMENTACION TIPO
Nivel de Contrapiso: 100.45 m
Nivel de superficie terraza abajo: 100.00 m
Nivel de cimentacion: 99,20 m
Espesor de relleno bajo cimentacion: 0.80 m.
Nivel de excavacion bajo cimentacion: 98.40 m
B*= 1,5 B

## G2
CONSULTORIA Y GEOTECNIA
|  | Ing. Marco Peñaherrera C. |  |  | Av. Manabí - Tef. 2564314 - Portoviejo
OBRA: | EDIFICIO PARA LABORATORIO DE AGUAS DE LA EPAM
10
SITUACION: | SITIO COLORADO - CANTON MANTA
PARA: | ARQ. RUBEN FELIX D. - CONSULTOR
INFORME GEOTECNICO: |  | ESTUDIO GEOTECNICO PARA LA CIMENTACION
Nivel de Contrapiso: 100.45 m
Nivel de superficie terraza abajo: 100.00 m
Nivel de cimentacion: 99,20 m
TERRAZA ALTA
SONDEO 1
Nivel de excavacion bajo cimentacion: 98.40 m
TANDUES DE AGUA POTABLE EPAM
SONDEO 2
TERRAZA BAJA
CARRETERA MANTA MONTECRISTI
REDONDEL DE COLORADO

## P1
Teléfono: 05-2-653 314 / Móvil: 09-8-897 750 / 09-6-077 407
E-mail: mpc@mpccorporacion.com / web:www.mpccorporacion.com
PORTOVIEJO - MANABI - ECUADOR
Profundidad M. | Muestra Nº | S |  | Resistencia Seca |  | `N´ (GOLPES) | QU (Ks/cm3) | Humedad % | Límite | Indice | % Para | % Para | HUMEDADES
|  |  | Descripción del material |  | Grupo |  |  |  | Líquido | Plástico | Tamiz | Tamiz | 10 20 30 40 50 60 70 80 90
[9 empty] | % | % | Nª 4 | Nª 200
1
0 |  |  | NIVEL ACTUAL DEL TERRENO
ARENA LIMOSA
1
| 1.5 |  |  | NULA | SM | 33 |  | 16.87675 | 30.85677 | 4.54406 | 100 | 27.6942
2
3 | 3 |  |  | NULA | SM | 70 |  | 10.63557 | 0 | 0 | 100 | 22.88147
4
| 4.5 |  |  | NULA | SM | 75 |  | 6.18677 | 0 | 0 | 100 | 15.6293
5
6 | 6 |  |  | NULA | SM | 80 |  | 9.141336 | 0 | 0 | 100 | 17.93117
[6 empty] | 64.5 |  | 10.71011 | 7.714193 | 1.136015 | 100 | 21.03404
CUADRO DE PERFORACIÓN
OBSERVACIONES: |  | NO SE ENCONTRO AGUA | [6 empty] | PROYECTO |  | LABORATORIO DE AGUAS EPAM
[9 empty] | SITUACIÓN |  | MANTA
[9 empty] | Fecha: |  | PERFORACION: 1 |  |  | HOJA Nº
HECHO POR: |  | MPC |  | REVISADO POR: |  |  |  |  | 2016-11-28 |  | ARQ. RUBEN FELIX D. |  |  |  | 1
Ref.:

## P2
Teléfono: 05-2-653 314 / Móvil: 09-8-897 750 / 09-6-077 407
E-mail: mpc@mpccorporacion.com / web:www.mpccorporacion.com
PORTOVIEJO - MANABI - ECUADOR
Profundidad M. | Muestra Nº | S |  | Resistencia Seca |  | `N´ (GOLPES) | QU (Ks/cm3) | Humedad % | Límite | Indice | % Para | % Para | HUMEDADES
|  |  | Descripción del material |  | Grupo |  |  |  | Líquido | Plástico | Tamiz | Tamiz | 10 20 30 40 50 60 70 80 90
[9 empty] | % | % | Nª 4 | Nª 200
2
0 |  |  | NIVEL ACTUAL DEL TERRENO
ARENA LIMOSA
1
| 1.5 |  |  | NULA | SM | 65 |  | 10.03015 | 0 | 0 | 100 | 17.98903
2
3 | 3 |  |  | NULA | SM | 80 |  | 7.671357 | 0 | 0 | 100 | 13.69064
4
| 4.5 |  |  | NULA | SM | 85 |  | 7.921305 | 0 | 0 | 100 | 11.16458
5
6 | 6
[6 empty] | 76.66667 |  | 8.540936 | 0 | 0 | 100 | 14.28142
CUADRO DE PERFORACIÓN
OBSERVACIONES: |  | NO SE ENCONTRO AGUA | [6 empty] | PROYECTO |  | LABORATORIO DE AGUAS EPAM
[9 empty] | SITUACIÓN |  | MANTA
[9 empty] | Fecha: |  | PERFORACION: 1 |  |  | HOJA Nº
HECHO POR: |  | MPC |  | REVISADO POR: |  |  |  |  | 2016-11-28 |  | ARQ. RUBEN FELIX D. |  |  |  | 1
Ref.:

## c1
LABORATORIO DE SUELOS Y MATERIALES
PROYECTO: | EDIFICIO LABORATORIO DE AGUAS DE LA EPAM | [6 empty] | FECHA: | 2016-11-28
UBICACION: | SITIO COLORADO - CANTON MANTA |  |  | MUESTRA : | 1 |  |  | ENSAYADO: | HG
CLIENTE : | ARQ. RUBENFELIZD. - CONSTRUCTOR |  |  | PROFUNDIDAD: | 1.5 |  |  | CALCULADO: | MP
ENSAYOS DE CLASIFICACION
|  | GRANULOMETRÍA (ASTM D422) | [6 empty] | HUMEDAD NATURAL(ASTM D2216)
TAMIZ | PESO RET. | PESO RET. | % | % | % |  | N° | N° | PESO | PESO | PESO | % | %
| PARCIAL | ACUMULADO | RETENIDO | QUE PASA | ESPECIFICADO |  | TARRO | GOLPES | HUMEDO | SECO | TARRO | DE HUMEDAD | PROMEDIO
GRUESA 3" | 0 | 0 | 0
2 ½" | 0 | 0 | 0 | 100 |  |  | 39 | ---- | 55.82 | 48.59 | 5.75 | 16.87675 | [8 empty] | 30.00718
2" | 0 | 0 | 0 | 100 | [8 empty] | 16.87675 | GOLPES | w% | LOG N | XY | X2
1½" | 0 | 0 | 0 | 100 |  |  |  |  | LIMITE LIQUIDO(ASTM D4318) | [9 empty] | B= | -6.556641 | 29 | -6.556641
1" | 0 | 0 | 0 | 100 |  |  | I | 32 | 29.46 | 25.28 | 11.35 | 30.00718 |  | 10 | 33.39623 | 1 | 33.39623 | 1 | A= | 40.02256 | 29 | 33.46592
3/4" | 0 | 0 | 0 | 100 |  |  | A | 22 | 20.7 | 17.55 | 7.53 | 31.43713 |  | 22 | 31.43713 | 1.342423 | 42.20191 | 1.802099 | LL= | 30.85677 | 29 | 47.17055
1/2" | 0 | 0 | 0 | 100 |  |  | E | 10 | 21.69 | 18.15 | 7.55 | 33.39623 |  | 32 | 30.00718 | 1.50515 | 45.1653 | 2.265476 |  |  | 29 | 53.68332
3/8" | 0 | 0 | 0 | 100 | [9 empty] | SUMAS | 94.84053 | 3.847573 | 120.7634 | 5.067575
N°4 | 0 | 0 | 0 | 100 | [8 empty] | 30.85677 | MEDIAS | 31.61351 | 1.282524
< N°4 | 0 | 1 | 0 | [5 empty] | LIMITE PLASTICO(ASTM D4318)
N°8 | 0 | [5 empty] | 75 |  | 11.86 | 10.54 | 5.46 | 25.98425
N°10 | 47.59 | 47.59 | 27.81082 | 72.18918 |  |  | 32 |  | 12.59 | 11.14 | 5.66 | 26.45985 |  |  |  |  | #200 -35 | #200 -15 | LL-40 | IP-10
N°40 | 23.56 | 71.15 | 41.5789 | 58.4211 |  |  | 76 |  | 11.94 | 10.61 | 5.59 | 26.49402 |  |  |  | VALORES | -7.305802 | 12.6942 | -9.14323 | -5.45594
N°200 | 52.58 | 123.73 | 72.3058 | 27.6942 | [8 empty] | 26.31271
< N°200 | 47.39043 | 171.1204
TOTAL | 171.1204
[16 empty] | LIM. INF. | 0 | 12.6942 | 0 | 0
[7 empty] | OBSERVACIONES | [8 empty] | LIM. SUP. | 0 | 12.6942 | 0 | 0
CUARTEO(PESO)
| P. HUM. | 200 | P. SECO | 171.1204 | gr | [11 empty] | 0.2 * a | .005*a*c | .01*b*d | IG
|  |  | DESPUES | 123.73 | gr
|  |  |  | 47.39043 | [11 empty] | norma 45 | 0 | 0 | 0 | 0
GRAVA% | 0
ARENA% | 72.3058 | [14 empty] | LINEA A |  | 7.925442
FINOS% | 27.6942 | [14 empty] | SM | ML | MH | ML | ML | CL | MH
CH
|  |  | HUMEDAD NATURAL: |  | 16.87675 | % | [9 empty] | SM | SW o SP |  |  |  |  | ML
CLASIFICACION: |  |  | LIMITE LIQUIDO: |  | 30.85677 | %
SUCS |  | SM | INDICE PLASTICO: |  | 4.54406 |  |  | HECHO POR: |  |  |  | REVISADO | [9 empty] | CL
AASTHO |  | A-2-4 | INDICE DE GRUPO: |  | 0 | [10 empty] | SM | SM | SM | SC |  |  | GW o GP
SW o SP
[17 empty] | SC | SM | SC |  |  | GM
SM
GC
SC
[16 empty] | A-2-4 | A-2-4 | A-2-4 | A-2-4 |  | A-4 | A-5
[16 empty] | A-2-4 | A-2-4 | A-2-4 | A-2-4 | A-2-5 | A-4 | A-7-6
[16 empty] | A-2-4 | A-1-b |  | A-2-4
A-1-a
[18 empty] | IG | 0 | x60
32 | 30.00718
22 | 31.43713
10 | 33.39623
PORTOVIEJO: Av. Manabí y Granda Centeno, Edificio Plaza de Marzo. Telefax: 05 265 33 14. email: laboratorio@mpcconstrucciones.com
MARCO PEÑAHERRERA CORONEL - CONSULTORIA
MPC CONSTRUCCIONES E INGENIERIA
www. mpcconstrucciones.com

## c2
LABORATORIO DE SUELOS Y MATERIALES
PROYECTO: | EDIFICIO LABORATORIO DE AGUAS DE LA EPAM | [6 empty] | FECHA: | 2016-11-28
UBICACION: | SITIO COLORADO - CANTON MANTA |  |  | MUESTRA : | 1 |  |  | ENSAYADO: | HG
CLIENTE : | ARQ. RUBENFELIZD. - CONSTRUCTOR |  |  | PROFUNDIDAD: | 3 |  |  | CALCULADO: | MP
ENSAYOS DE CLASIFICACION
|  | GRANULOMETRÍA (ASTM D422) | [6 empty] | HUMEDAD NATURAL(ASTM D2216)
TAMIZ | PESO RET. | PESO RET. | % | % | % |  | N° | N° | PESO | PESO | PESO | % | %
| PARCIAL | ACUMULADO | RETENIDO | QUE PASA | ESPECIFICADO |  | TARRO | GOLPES | HUMEDO | SECO | TARRO | DE HUMEDAD | PROMEDIO
GRUESA 3" | 0 | 0 | 0
2 ½" | 0 | 0 | 0 |  |  |  | 25 | ---- | 48.74 | 44.59 | 5.57 | 10.63557 | [8 empty] | 0
2" | 0 | 0 | 0 | 100 | [8 empty] | 10.63557 | GOLPES | w% | LOG N | XY | X2
1½" | 0 | 0 | 0 | 100 |  |  |  |  | LIMITE LIQUIDO(ASTM D4318) | [9 empty] | B= | #NUM! | -1 | #NUM!
1" | 0 | 0 | 0 | 100 | [9 empty] | 0 | 0 | #NUM! | #NUM! | #NUM! | A= | #NUM! | -1 | #NUM!
3/4" | 0 | 0 | 0 | 100 |  |  |  |  | NO PLASTICO |  |  |  |  | 0 | 0 | #NUM! | #NUM! | #NUM! | LL= | #NUM! | -1 | #NUM!
1/2" | 0 | 0 | 0 | 100 | [9 empty] | 0 | 0 | #NUM! | #NUM! | #NUM! |  |  | -1 | #NUM!
3/8" | 0 | 0 | 0 | 100 | [9 empty] | SUMAS | 0 | #NUM! | #NUM! | #NUM!
N°4 | 0 | 0 | 0 | 100 | [9 empty] | MEDIAS | 0 | #NUM!
< N°4 | 0 | 1 | 0 | [5 empty] | LIMITE PLASTICO(ASTM D4318)
N°8
N°10 | 18.98 | 18.98 | 10.49932 | 89.50068 | [12 empty] | #200 -35 | #200 -15 | LL-40 | IP-10
N°40 | 30.84 | 49.82 | 27.55932 | 72.44068 | [11 empty] | VALORES | -12.11853 | 7.881475 | -40 | -10
N°200 | 89.59 | 139.41 | 77.11853 | 22.88147
< N°200 | 41.36369 | 180.7737
TOTAL | 180.7737
[16 empty] | LIM. INF. | 0 | 7.881475 | 0 | 0
[7 empty] | OBSERVACIONES | [8 empty] | LIM. SUP. | 0 | 7.881475 | 0 | 0
CUARTEO(PESO)
| P. HUM. | 200 | P. SECO | 180.7737 | gr | [11 empty] | 0.2 * a | .005*a*c | .01*b*d | IG
|  |  | DESPUES | 139.41 | gr
|  |  |  | 41.36369 | [11 empty] | norma 45 | 0 | 0 | 0 | 0
GRAVA% | 0
ARENA% | 77.11853 | [14 empty] | LINEA A |  | -14.6
FINOS% | 22.88147 | [14 empty] | SM | ML | CH | ML | CL | ML | MH
CH
|  |  | HUMEDAD NATURAL: |  | 10.63557 | % | [9 empty] | SM | SW o SP |  |  |  |  | ML
CLASIFICACION: |  |  | LIMITE LIQUIDO: |  | 0 | %
SUCS |  | SM | INDICE PLASTICO: |  | 0 |  |  | HECHO POR: |  |  |  | REVISADO | [9 empty] | CL
AASTHO |  | A-2-4 | INDICE DE GRUPO: |  | 0 | [10 empty] | SM | SC | SM | SC |  |  | GW o GP
SW o SP
[17 empty] | SM | SM | SC |  |  | GM
SM
GC
SC
[16 empty] | A-2-4 | A-2-4 | A-2-4 | A-2-4 |  | A-4 | A-5
[16 empty] | A-2-4 | A-1-b | A-3 | A-2-4 | A-2-5 | A-4 | A-7-6
[16 empty] | A-2-4 | A-1-b |  | A-2-4
A-1-a
[18 empty] | IG | 0 | x60
0 | 0
0 | 0
0 | 0
PORTOVIEJO: Av. Manabí y Granda Centeno, Edificio Plaza de Marzo. Telefax: 05 265 33 14. email: laboratorio@mpcconstrucciones.com
MARCO PEÑAHERRERA CORONEL - CONSULTORIA
MPC CONSTRUCCIONES E INGENIERIA
www. mpcconstrucciones.com

## c3
LABORATORIO DE SUELOS Y MATERIALES
PROYECTO: | EDIFICIO LABORATORIO DE AGUAS DE LA EPAM | [6 empty] | FECHA: | 2016-11-28
UBICACION: | SITIO COLORADO - CANTON MANTA |  |  | MUESTRA : | 1 |  |  | ENSAYADO: | HG
CLIENTE : | ARQ. RUBENFELIZD. - CONSTRUCTOR |  |  | PROFUNDIDAD: | 4.5 |  |  | CALCULADO: | MP
ENSAYOS DE CLASIFICACION
|  | GRANULOMETRÍA (ASTM D422) | [6 empty] | HUMEDAD NATURAL(ASTM D2216)
TAMIZ | PESO RET. | PESO RET. | % | % | % |  | N° | N° | PESO | PESO | PESO | % | %
| PARCIAL | ACUMULADO | RETENIDO | QUE PASA | ESPECIFICADO |  | TARRO | GOLPES | HUMEDO | SECO | TARRO | DE HUMEDAD | PROMEDIO
GRUESA 3" | 0 | 0 | 0
2 ½" | 0 | 0 | 0 |  |  |  | 40 | ---- | 60.12 | 56.94 | 5.54 | 6.18677 | [8 empty] | 0
2" | 0 | 0 | 0 | 100 | [8 empty] | 6.18677 | GOLPES | w% | LOG N | XY | X2
1½" | 0 | 0 | 0 | 100 |  |  |  |  | LIMITE LIQUIDO(ASTM D4318) | [9 empty] | B= | #NUM! | -1 | #NUM!
1" | 0 | 0 | 0 | 100 | [9 empty] | 0 | 0 | #NUM! | #NUM! | #NUM! | A= | #NUM! | -1 | #NUM!
3/4" | 0 | 0 | 0 | 100 |  |  |  |  | NO PLASTICO |  |  |  |  | 0 | 0 | #NUM! | #NUM! | #NUM! | LL= | #NUM! | -1 | #NUM!
1/2" | 0 | 0 | 0 | 100 | [9 empty] | 0 | 0 | #NUM! | #NUM! | #NUM! |  |  | -1 | #NUM!
3/8" | 0 | 0 | 0 | 100 | [9 empty] | SUMAS | 0 | #NUM! | #NUM! | #NUM!
N°4 | 0 | 0 | 0 | 100 | [9 empty] | MEDIAS | 0 | #NUM!
< N°4 | 0 | 1 | 0 | [5 empty] | LIMITE PLASTICO(ASTM D4318)
N°8 | 0
N°10 | 18.13 | 18.13 | 9.625831 | 90.37417 | [12 empty] | #200 -35 | #200 -15 | LL-40 | IP-10
N°40 | 36.5 | 54.63 | 29.00492 | 70.99508 | [11 empty] | VALORES | -19.3707 | 0.6293016 | -40 | -10
N°200 | 104.28 | 158.91 | 84.3707 | 15.6293
< N°200 | 29.43738 | 188.3474
TOTAL | 188.3474
[16 empty] | LIM. INF. | 0 | 0.6293016 | 0 | 0
[7 empty] | OBSERVACIONES | [8 empty] | LIM. SUP. | 0 | 0.6293016 | 0 | 0
CUARTEO(PESO)
| P. HUM. | 200 | P. SECO | 188.3474 | gr | [11 empty] | 0.2 * a | .005*a*c | .01*b*d | IG
|  |  | DESPUES | 158.91 | gr
|  |  |  | 29.43738 | [11 empty] | norma 45 | 0 | 0 | 0 | 0
GRAVA% | 0
ARENA% | 84.3707 | [14 empty] | LINEA A |  | -14.6
FINOS% | 15.6293 | [14 empty] | SM | ML | CH | ML | CL | ML | MH
CH
|  |  | HUMEDAD NATURAL: |  | 6.18677 | % | [9 empty] | SM | SW o SP |  |  |  |  | ML
CLASIFICACION: |  |  | LIMITE LIQUIDO: |  | 0 | %
SUCS |  | SM | INDICE PLASTICO: |  | 0 |  |  | HECHO POR: |  |  |  | REVISADO | [9 empty] | CL
AASTHO |  | A-2-4 | INDICE DE GRUPO: |  | 0 | [10 empty] | SM | SC | SM | SC |  |  | GW o GP
SW o SP
[17 empty] | SM | SM | SC |  |  | GM
SM
GC
SC
[16 empty] | A-2-4 | A-2-4 | A-2-4 | A-2-4 |  | A-4 | A-5
[16 empty] | A-2-4 | A-1-b | A-3 | A-2-4 | A-2-5 | A-4 | A-7-6
[16 empty] | A-2-4 | A-1-b |  | A-2-4
A-1-a
[18 empty] | IG | 0 | x60
0 | 0
0 | 0
0 | 0
PORTOVIEJO: Av. Manabí y Granda Centeno, Edificio Plaza de Marzo. Telefax: 05 265 33 14. email: laboratorio@mpcconstrucciones.com
MARCO PEÑAHERRERA CORONEL - CONSULTORIA
MPC CONSTRUCCIONES E INGENIERIA
www. mpcconstrucciones.com

## c4
LABORATORIO DE SUELOS Y MATERIALES
PROYECTO: | EDIFICIO LABORATORIO DE AGUAS DE LA EPAM | [6 empty] | FECHA: | 2016-11-28
UBICACION: | SITIO COLORADO - CANTON MANTA |  |  | MUESTRA : | 1 |  |  | ENSAYADO: | HG
CLIENTE : | ARQ. RUBENFELIZD. - CONSTRUCTOR |  |  | PROFUNDIDAD: | 6 |  |  | CALCULADO: | MP
ENSAYOS DE CLASIFICACION
|  | GRANULOMETRÍA (ASTM D422) | [6 empty] | HUMEDAD NATURAL(ASTM D2216)
TAMIZ | PESO RET. | PESO RET. | % | % | % |  | N° | N° | PESO | PESO | PESO | % | %
| PARCIAL | ACUMULADO | RETENIDO | QUE PASA | ESPECIFICADO |  | TARRO | GOLPES | HUMEDO | SECO | TARRO | DE HUMEDAD | PROMEDIO
GRUESA 3" | 0 | 0 | 0
2 ½" | 0 | 0 | 0 |  |  |  | 83 | ---- | 54.84 | 50.72 | 5.65 | 9.141336 | [8 empty] | 0
2" | 0 | 0 | 0 | 100 | [8 empty] | 9.141336 | GOLPES | w% | LOG N | XY | X2
1½" | 0 | 0 | 0 | 100 |  |  |  |  | LIMITE LIQUIDO(ASTM D4318) | [9 empty] | B= | #NUM! | -1 | #NUM!
1" | 0 | 0 | 0 | 100 | [9 empty] | 0 | 0 | #NUM! | #NUM! | #NUM! | A= | #NUM! | -1 | #NUM!
3/4" | 0 | 0 | 0 | 100 |  |  |  |  | NO PLASTICO |  |  |  |  | 0 | 0 | #NUM! | #NUM! | #NUM! | LL= | #NUM! | -1 | #NUM!
1/2" | 0 | 0 | 0 | 100 | [9 empty] | 0 | 0 | #NUM! | #NUM! | #NUM! |  |  | -1 | #NUM!
3/8" | 0 | 0 | 0 | 100 | [9 empty] | SUMAS | 0 | #NUM! | #NUM! | #NUM!
N°4 | 0 | 0 | 0 | 100 | [9 empty] | MEDIAS | 0 | #NUM!
< N°4 | 0 | 1 | 0 | [5 empty] | LIMITE PLASTICO(ASTM D4318)
N°8
N°10 | 21.45 | 21.45 | 11.70541 | 88.29459 | [12 empty] | #200 -35 | #200 -15 | LL-40 | IP-10
N°40 | 36.75 | 58.2 | 31.76013 | 68.23987 | [11 empty] | VALORES | -17.06883 | 2.931173 | -40 | -10
N°200 | 92.19 | 150.39 | 82.06883 | 17.93117
< N°200 | 32.85863 | 183.2486
TOTAL | 183.2486
[16 empty] | LIM. INF. | 0 | 2.931173 | 0 | 0
[7 empty] | OBSERVACIONES | [8 empty] | LIM. SUP. | 0 | 2.931173 | 0 | 0
CUARTEO(PESO)
| P. HUM. | 200 | P. SECO | 183.2486 | gr | [11 empty] | 0.2 * a | .005*a*c | .01*b*d | IG
|  |  | DESPUES | 150.39 | gr
|  |  |  | 32.85863 | [11 empty] | norma 45 | 0 | 0 | 0 | 0
GRAVA% | 0
ARENA% | 82.06883 | [14 empty] | LINEA A |  | -14.6
FINOS% | 17.93117 | [14 empty] | SM | ML | CH | ML | CL | ML | MH
CH
|  |  | HUMEDAD NATURAL: |  | 9.141336 | % | [9 empty] | SM | SW o SP |  |  |  |  | ML
CLASIFICACION: |  |  | LIMITE LIQUIDO: |  | 0 | %
SUCS |  | SM | INDICE PLASTICO: |  | 0 |  |  | HECHO POR: |  |  |  | REVISADO | [9 empty] | CL
AASTHO |  | A-2-4 | INDICE DE GRUPO: |  | 0 | [10 empty] | SM | SC | SM | SC |  |  | GW o GP
SW o SP
[17 empty] | SM | SM | SC |  |  | GM
SM
GC
SC
[16 empty] | A-2-4 | A-2-4 | A-2-4 | A-2-4 |  | A-4 | A-5
[16 empty] | A-2-4 | A-1-b | A-3 | A-2-4 | A-2-5 | A-4 | A-7-6
[16 empty] | A-2-4 | A-1-b |  | A-2-4
A-1-a
[18 empty] | IG | 0 | x60
0 | 0
0 | 0
0 | 0
PORTOVIEJO: Av. Manabí y Granda Centeno, Edificio Plaza de Marzo. Telefax: 05 265 33 14. email: laboratorio@mpcconstrucciones.com
MARCO PEÑAHERRERA CORONEL - CONSULTORIA
MPC CONSTRUCCIONES E INGENIERIA
www. mpcconstrucciones.com

## b1
LABORATORIO DE SUELOS Y MATERIALES
PROYECTO: | EDIFICIO LABORATORIO DE AGUAS DE LA EPAM | [6 empty] | FECHA: | 2016-11-28
UBICACION: | SITIO COLORADO - CANTON MANTA |  |  | MUESTRA : | 2 |  |  | ENSAYADO: | HG
CLIENTE : | ARQ. RUBENFELIZD. - CONSTRUCTOR |  |  | PROFUNDIDAD: | 1.5 |  |  | CALCULADO: | MP
ENSAYOS DE CLASIFICACION
|  | GRANULOMETRÍA (ASTM D422) | [6 empty] | HUMEDAD NATURAL(ASTM D2216)
TAMIZ | PESO RET. | PESO RET. | % | % | % |  | N° | N° | PESO | PESO | PESO | % | %
| PARCIAL | ACUMULADO | RETENIDO | QUE PASA | ESPECIFICADO |  | TARRO | GOLPES | HUMEDO | SECO | TARRO | DE HUMEDAD | PROMEDIO
GRUESA 3" | 0 | 0 | 0
2 ½" | 0 | 0 | 0 |  |  |  | 37 | ---- | 45.89 | 42.23 | 5.74 | 10.03015 | [8 empty] | 0
2" | 0 | 0 | 0 | 100 | [8 empty] | 10.03015 | GOLPES | w% | LOG N | XY | X2
1½" | 0 | 0 | 0 | 100 |  |  |  |  | LIMITE LIQUIDO(ASTM D4318) | [9 empty] | B= | #NUM! | -1 | #NUM!
1" | 0 | 0 | 0 | 100 | [9 empty] | 0 | 0 | #NUM! | #NUM! | #NUM! | A= | #NUM! | -1 | #NUM!
3/4" | 0 | 0 | 0 | 100 |  |  |  |  | NO PLASTICO |  |  |  |  | 0 | 0 | #NUM! | #NUM! | #NUM! | LL= | #NUM! | -1 | #NUM!
1/2" | 0 | 0 | 0 | 100 | [9 empty] | 0 | 0 | #NUM! | #NUM! | #NUM! |  |  | -1 | #NUM!
3/8" | 0 | 0 | 0 | 100 | [9 empty] | SUMAS | 0 | #NUM! | #NUM! | #NUM!
N°4 | 0 | 0 | 0 | 100 | [9 empty] | MEDIAS | 0 | #NUM!
< N°4 | 0 | 1 | 0 | [5 empty] | LIMITE PLASTICO(ASTM D4318)
N°8
N°10 | 25.79 | 25.79 | 14.18839 | 85.81161 | [12 empty] | #200 -35 | #200 -15 | LL-40 | IP-10
N°40 | 27.66 | 53.45 | 29.40556 | 70.59444 | [11 empty] | VALORES | -17.01097 | 2.989031 | -40 | -10
N°200 | 95.62 | 149.07 | 82.01097 | 17.98903
< N°200 | 32.69837 | 181.7684
TOTAL | 181.7684
[16 empty] | LIM. INF. | 0 | 2.989031 | 0 | 0
[7 empty] | OBSERVACIONES | [8 empty] | LIM. SUP. | 0 | 2.989031 | 0 | 0
CUARTEO(PESO)
| P. HUM. | 200 | P. SECO | 181.7684 | gr | [11 empty] | 0.2 * a | .005*a*c | .01*b*d | IG
|  |  | DESPUES | 149.07 | gr
|  |  |  | 32.69837 | [11 empty] | norma 45 | 0 | 0 | 0 | 0
GRAVA% | 0
ARENA% | 82.01097 | [14 empty] | LINEA A |  | -14.6
FINOS% | 17.98903 | [14 empty] | SM | ML | CH | ML | CL | ML | MH
CH
|  |  | HUMEDAD NATURAL: |  | 10.03015 | % | [9 empty] | SM | SW o SP |  |  |  |  | ML
CLASIFICACION: |  |  | LIMITE LIQUIDO: |  | 0 | %
SUCS |  | SM | INDICE PLASTICO: |  | 0 |  |  | HECHO POR: |  |  |  | REVISADO | [9 empty] | CL
AASTHO |  | A-2-4 | INDICE DE GRUPO: |  | 0 | [10 empty] | SM | SC | SM | SC |  |  | GW o GP
SW o SP
[17 empty] | SM | SM | SC |  |  | GM
SM
GC
SC
[16 empty] | A-2-4 | A-2-4 | A-2-4 | A-2-4 |  | A-4 | A-5
[16 empty] | A-2-4 | A-1-b | A-3 | A-2-4 | A-2-5 | A-4 | A-7-6
[16 empty] | A-2-4 | A-1-b |  | A-2-4
A-1-a
[18 empty] | IG | 0 | x60
0 | 0
0 | 0
0 | 0
PORTOVIEJO: Av. Manabí y Granda Centeno, Edificio Plaza de Marzo. Telefax: 05 265 33 14. email: laboratorio@mpcconstrucciones.com
MARCO PEÑAHERRERA CORONEL - CONSULTORIA
MPC CONSTRUCCIONES E INGENIERIA
www. mpcconstrucciones.com

## b2
LABORATORIO DE SUELOS Y MATERIALES
PROYECTO: | EDIFICIO LABORATORIO DE AGUAS DE LA EPAM | [6 empty] | FECHA: | 2016-11-28
UBICACION: | SITIO COLORADO - CANTON MANTA |  |  | MUESTRA : | 2 |  |  | ENSAYADO: | HG
CLIENTE : | ARQ. RUBENFELIZD. - CONSTRUCTOR |  |  | PROFUNDIDAD: | 3 |  |  | CALCULADO: | MP
ENSAYOS DE CLASIFICACION
|  | GRANULOMETRÍA (ASTM D422) | [6 empty] | HUMEDAD NATURAL(ASTM D2216)
TAMIZ | PESO RET. | PESO RET. | % | % | % |  | N° | N° | PESO | PESO | PESO | % | %
| PARCIAL | ACUMULADO | RETENIDO | QUE PASA | ESPECIFICADO |  | TARRO | GOLPES | HUMEDO | SECO | TARRO | DE HUMEDAD | PROMEDIO
GRUESA 3" | 0 | 0 | 0
2 ½" | 0 | 0 | 0 | 100 |  |  | 47 | ---- | 52.96 | 49.58 | 5.52 | 7.671357 | [8 empty] | 0
2" | 0 | 0 | 0 | 100 | [8 empty] | 7.671357 | GOLPES | w% | LOG N | XY | X2
1½" | 0 | 0 | 0 | 100 |  |  |  |  | LIMITE LIQUIDO(ASTM D4318) | [9 empty] | B= | #NUM! | -1 | #NUM!
1" | 0 | 0 | 0 | 100 | [9 empty] | 0 | 0 | #NUM! | #NUM! | #NUM! | A= | #NUM! | -1 | #NUM!
3/4" | 0 | 0 | 0 | 100 |  |  |  |  | NO PLASTICO |  |  |  |  | 0 | 0 | #NUM! | #NUM! | #NUM! | LL= | #NUM! | -1 | #NUM!
1/2" | 0 | 0 | 0 | 100 | [9 empty] | 0 | 0 | #NUM! | #NUM! | #NUM! |  |  | -1 | #NUM!
3/8" | 0 | 0 | 0 | 100 | [9 empty] | SUMAS | 0 | #NUM! | #NUM! | #NUM!
N°4 | 0 | 0 | 0 | 100 | [9 empty] | MEDIAS | 0 | #NUM!
< N°4 | 0 | 1 | 0 | [5 empty] | LIMITE PLASTICO(ASTM D4318)
N°8 | 0
N°10 | 12 | 12 | 6.460281 | 93.53972 | [12 empty] | #200 -35 | #200 -15 | LL-40 | IP-10
N°40 | 43.19 | 55.19 | 29.71191 | 70.28809 | [11 empty] | VALORES | -21.30936 | -1.30936 | -40 | -10
N°200 | 105.13 | 160.32 | 86.30936 | 13.69064
< N°200 | 25.43042 | 185.7504
TOTAL | 185.7504
[16 empty] | LIM. INF. | 0 | 0 | 0 | 0
[7 empty] | OBSERVACIONES | [8 empty] | LIM. SUP. | 0 | 0 | 0 | 0
CUARTEO(PESO)
| P. HUM. | 200 | P. SECO | 185.7504 | gr | [11 empty] | 0.2 * a | .005*a*c | .01*b*d | IG
|  |  | DESPUES | 160.32 | gr
|  |  |  | 25.43042 | [11 empty] | norma 45 | 0 | 0 | 0 | 0
GRAVA% | 0
ARENA% | 86.30936 | [14 empty] | LINEA A |  | -14.6
FINOS% | 13.69064 | [14 empty] | SM | ML | CH | ML | CL | ML | MH
CH
|  |  | HUMEDAD NATURAL: |  | 7.671357 | % | [9 empty] | SM | SW o SP |  |  |  |  | ML
CLASIFICACION: |  |  | LIMITE LIQUIDO: |  | 0 | %
SUCS |  | SM | INDICE PLASTICO: |  | 0 |  |  | HECHO POR: |  |  |  | REVISADO | [9 empty] | CL
AASTHO |  | A-2-4 | INDICE DE GRUPO: |  | 0 | [10 empty] | SM | SC | SM | SC |  |  | GW o GP
SW o SP
[17 empty] | SM | SM | SC |  |  | GM
SM
GC
SC
[16 empty] | A-2-4 | A-2-4 | A-2-4 | A-2-4 |  | A-4 | A-5
[16 empty] | A-2-4 | A-1-b | A-3 | A-2-4 | A-2-5 | A-4 | A-7-6
[16 empty] | A-1-a | A-1-b |  | A-2-4
A-1-a
[18 empty] | IG | 0 | x60
0 | 0
0 | 0
0 | 0
PORTOVIEJO: Av. Manabí y Granda Centeno, Edificio Plaza de Marzo. Telefax: 05 265 33 14. email: laboratorio@mpcconstrucciones.com
MARCO PEÑAHERRERA CORONEL - CONSULTORIA
MPC CONSTRUCCIONES E INGENIERIA
www. mpcconstrucciones.com

## b3
LABORATORIO DE SUELOS Y MATERIALES
PROYECTO: | EDIFICIO LABORATORIO DE AGUAS DE LA EPAM | [6 empty] | FECHA: | 2016-11-28
UBICACION: | SITIO COLORADO - CANTON MANTA |  |  | MUESTRA : | 2 |  |  | ENSAYADO: | HG
CLIENTE : | ARQ. RUBENFELIZD. - CONSTRUCTOR |  |  | PROFUNDIDAD: | 4.5 |  |  | CALCULADO: | MP
ENSAYOS DE CLASIFICACION
|  | GRANULOMETRÍA (ASTM D422) | [6 empty] | HUMEDAD NATURAL(ASTM D2216)
TAMIZ | PESO RET. | PESO RET. | % | % | % |  | N° | N° | PESO | PESO | PESO | % | %
| PARCIAL | ACUMULADO | RETENIDO | QUE PASA | ESPECIFICADO |  | TARRO | GOLPES | HUMEDO | SECO | TARRO | DE HUMEDAD | PROMEDIO
GRUESA 3" | 0 | 0 | 0
2 ½" | 0 | 0 | 0 |  |  |  | 55 | ---- | 47.25 | 44.19 | 5.56 | 7.921305 | [8 empty] | 0
2" | 0 | 0 | 0 | 100 | [8 empty] | 7.921305 | GOLPES | w% | LOG N | XY | X2
1½" | 0 | 0 | 0 | 100 |  |  |  |  | LIMITE LIQUIDO(ASTM D4318) | [9 empty] | B= | #NUM! | -1 | #NUM!
1" | 0 | 0 | 0 | 100 | [9 empty] | 0 | 0 | #NUM! | #NUM! | #NUM! | A= | #NUM! | -1 | #NUM!
3/4" | 0 | 0 | 0 | 100 |  |  |  |  | NO PLASTICO |  |  |  |  | 0 | 0 | #NUM! | #NUM! | #NUM! | LL= | #NUM! | -1 | #NUM!
1/2" | 0 | 0 | 0 | 100 | [9 empty] | 0 | 0 | #NUM! | #NUM! | #NUM! |  |  | -1 | #NUM!
3/8" | 0 | 0 | 0 | 100 | [9 empty] | SUMAS | 0 | #NUM! | #NUM! | #NUM!
N°4 | 0 | 0 | 0 | 100 | [9 empty] | MEDIAS | 0 | #NUM!
< N°4 | 0 | 1 | 0 | [5 empty] | LIMITE PLASTICO(ASTM D4318)
N°8
N°10 | 11.76 | 11.76 | 6.345773 | 93.65423 | [12 empty] | #200 -35 | #200 -15 | LL-40 | IP-10
N°40 | 46.32 | 58.08 | 31.34035 | 68.65965 | [11 empty] | VALORES | -23.83542 | -3.835422 | -40 | -10
N°200 | 106.55 | 164.63 | 88.83542 | 11.16458
< N°200 | 20.69022 | 185.3202
TOTAL | 185.3202
[16 empty] | LIM. INF. | 0 | 0 | 0 | 0
[7 empty] | OBSERVACIONES | [8 empty] | LIM. SUP. | 0 | 0 | 0 | 0
CUARTEO(PESO)
| P. HUM. | 200 | P. SECO | 185.3202 | gr | [11 empty] | 0.2 * a | .005*a*c | .01*b*d | IG
|  |  | DESPUES | 164.63 | gr
|  |  |  | 20.69022 | [11 empty] | norma 45 | 0 | 0 | 0 | 0
GRAVA% | 0
ARENA% | 88.83542 | [14 empty] | LINEA A |  | -14.6
FINOS% | 11.16458 | [14 empty] | SM | ML | CH | ML | CL | ML | MH
CH
|  |  | HUMEDAD NATURAL: |  | 7.921305 | % | [9 empty] | SM | SW o SP |  |  |  |  | ML
CLASIFICACION: |  |  | LIMITE LIQUIDO: |  | 0 | %
SUCS |  | SM | INDICE PLASTICO: |  | 0 |  |  | HECHO POR: |  |  |  | REVISADO | [9 empty] | CL
AASTHO |  | A-2-4 | INDICE DE GRUPO: |  | 0 | [10 empty] | SM | SC | SM | SC |  |  | GW o GP
SW o SP
[17 empty] | SM | SM | SC |  |  | GM
SM
GC
SC
[16 empty] | A-2-4 | A-2-4 | A-2-4 | A-2-4 |  | A-4 | A-5
[16 empty] | A-2-4 | A-1-b | A-3 | A-2-4 | A-2-5 | A-4 | A-7-6
[16 empty] | A-1-a | A-1-b |  | A-2-4
A-1-a
[18 empty] | IG | 0 | x60
0 | 0
0 | 0
0 | 0
PORTOVIEJO: Av. Manabí y Granda Centeno, Edificio Plaza de Marzo. Telefax: 05 265 33 14. email: laboratorio@mpcconstrucciones.com
MARCO PEÑAHERRERA CORONEL - CONSULTORIA
MPC CONSTRUCCIONES E INGENIERIA
www. mpcconstrucciones.com